## Fast Premium (H141411) 9151
REFRISA S.A. | [11 empty] | FECHA: | 2006-11-02
LABORATORIO | [5 empty] | ENSAYO DE FRICCION FAST | [5 empty] | FAST N°: | 9151
PROCEDENCIA: |  |  | Produccion |  |  |  | ASENTAMIENTO
MATERIAL: |  |  | WF-4232(H-141 141) |  |  |  | CARACTERIZACION |  | 10 | 20 30 | 40 50 | 60 70 | 80 90
ESTADO: |  | TERMINADO | [6 empty] | INICIAL | ASENT. | FINAL | Peso Inicial: | 1.03
PIEZA N°: |  | Ø 190-134 (PHE-474) |  |  |  |  | 1 2 | 1 | 3.46 |  | 3.24 | Peso Asent.:
DISCO N°: |  | Unico |  |  |  |  | 5 | 2 | 3.46 |  | 3.24 | Peso Final: | 0.961
PROBETA: |  | 1/2"X1/2" |  |  |  |  | 3 4 | 3 | 3.46 |  | 3.24 | Perdida: | 0.069
PROGRAMADO: |  |  | 80 | psi |  |  |  | 4 | 3.47 |  | 3.25 | Perdida% | 6.699%
DESARROLLO N° M.I.: | [6 empty] | CENTRO | 5 | 3.47 |  | 3.25
FECHA DE HORNEADO: |  |  |  | 2006-11-01 |  |  | SUMA |  | 17.32 | 0 | 16.22 | Esp.Inicial: | 3.464
HORNO N°: |  | 13-18 |  |  |  |  | PROMEDIO |  | 3.464 | 0 | 3.244 | Esp.Asent.: | 0
OTROS (Indicar): | [7 empty] | DESGASTE ESPECIFICO |  |  |  | Esp.Final: | 3.244
[12 empty] | Perdida: | 0.22
0.6176 |  |  | 0 |  |  |  | Para 90': | Pulg.Cubica /HP-HR: |  | 0.002284918 |  | Perdida%: | 6.351%
PESO ESP. : |  | 1.83 | grs/cc
EXT. ACETONICO %: |  |  |  | 0%
Pide µ (>=0.20) |  |  | Aprobado: |  | 0.6176
µ (< 0.20) |  |  | Rechazado:
DUREZA SHORE:
OTROS ENSAYOS:
Tiem | µ | Pres | [6 empty] | COEFICIENTE DE FRICCION
Min | 1/2"x 1/2" | Psi
0 | 0.367619 | 42
5 | 0.4063158 | 38
10 | 0.4288889 | 36
15 | 0.4541176 | 34
20 | 0.4980645 | 31
25 | 0.5146667 | 30
30 | 0.5146667 | 30
35 | 0.5324138 | 29
40 | 0.5514286 | 28
45 | 0.5718519 | 27
50 | 0.5938462 | 26
55 | 0.6176 | 25
60 | 0.6433333 | 24
65 | 0.6713043 | 23
70 | 0.6713043 | 23
75 | 0.6713043 | 23
80 | 0.6713043 | 23
85 | 0.6433333 | 24
90 | 0.6176 | 25
Tiem. | Temp. °C | Dilatac. | E Lec. | E Corr. | De/Dt | De/Dt P
0 | 22 | 0 | 0 | 0 |  | 0.56 |  |  |  | DESGASTE VS. TIEMPO
5 | 62 | 5.8 | -3 | 2.8 | 0.56 | 0.65
10 | 105 | 12 | -5.5 | 6.5 | 0.74 | 0.42
15 | 133 | 16 | -9 | 7 | 0.1 | 0.09
20 | 160 | 19.9 | -12.5 | 7.4 | 0.08 | 0.08
25 | 180 | 22.8 | -15 | 7.8 | 0.08 | 0.11
30 | 199 | 25.5 | -17 | 8.5 | 0.14 | 0.05
35 | 215 | 27.8 | -19.5 | 8.3 | -0.04 | 0.15
40 | 230 | 30 | -20 | 10 | 0.34 | 0.14
45 | 242 | 31.7 | -22 | 9.7 | -0.06 | 0.06
50 | 252 | 33.1 | -22.5 | 10.6 | 0.18 | 0.14
55 | 259 | 34.1 | -23 | 11.1 | 0.1 | 0.1
60 | 266 | 35.1 | -23.5 | 11.6 | 0.1 | 0.09
65 | 272 | 36 | -24 | 12 | 0.08 | 0.16
70 | 277 | 36.7 | -23.5 | 13.2 | 0.24 | 0.29
75 | 282 | 37.4 | -22.5 | 14.9 | 0.34 | 0.27
80 | 285 | 37.9 | -22 | 15.9 | 0.2 | 0.27
85 | 290 | 38.6 | -21 | 17.6 | 0.34 | 0.36
90 | 293 | 39 | -19.5 | 19.5 | 0.38 | 0.38
|  |  | F. Olmo | [6 empty] | H. Arco
|  |  | ENSAYO | [6 empty] | V°B° LABORATORIO
OBSERVACIONES:
Calidad Premium revestimiento para uso en competicion.
Bajo desgaste < 30% que la formula Estandar
Alto coeficiente de Friccion a elevadas temperaturas alrededor de los 300°C
Alta estabilidad a T° 300°C
Mayor poder de disipacion de T°, formulada especificamente para altas exigencias