## Fast Estandar (H141111) 9153
REFRISA S.A. | [11 empty] | FECHA: | 2006-11-03
LABORATORIO | [5 empty] | ENSAYO DE FRICCION FAST | [5 empty] | FAST N°: | 9153
PROCEDENCIA: |  |  | Produccion |  |  |  | ASENTAMIENTO
MATERIAL: |  |  | WF-4232(H-141 111) |  |  |  | CARACTERIZACION |  | 10 | 20 30 | 40 50 | 60 70 | 80 90
ESTADO: |  | TERMINADO | [6 empty] | INICIAL | ASENT. | FINAL | Peso Inicial: | 0.9354
PIEZA N°: |  | Ø 215 (HD-475) |  |  |  |  | 1 2 | 1 | 3.48 |  | 3.19 | Peso Asent.:
DISCO N°: |  | Unico |  |  |  |  | 5 | 2 | 3.48 |  | 3.19 | Peso Final: | 0.8502
PROBETA: |  | 1/2"X1/2" |  |  |  |  | 3 4 | 3 | 3.48 |  | 3.19 | Perdida: | 0.0852
PROGRAMADO: |  |  | 80 | psi |  |  |  | 4 | 3.49 |  | 3.2 | Perdida% | 9.108%
DESARROLLO N° M.I.: | [6 empty] | CENTRO | 5 | 3.49 |  | 3.2
FECHA DE HORNEADO: |  |  |  | 2006-11-02 |  |  | SUMA |  | 17.42 | 0 | 15.97 | Esp.Inicial: | 3.484
HORNO N°: |  | 13-19 |  |  |  |  | PROMEDIO |  | 3.484 | 0 | 3.194 | Esp.Asent.: | 0
OTROS (Indicar): | [7 empty] | DESGASTE ESPECIFICO |  |  |  | Esp.Final: | 3.194
[12 empty] | Perdida: | 0.29
0.3216667 |  |  | 0 |  |  |  | Para 90': | Pulg.Cubica /HP-HR: |  | 0.003055101 |  | Perdida%: | 8.324%
PESO ESP. : |  | 1.69 | grs/cc
EXT. ACETONICO %: |  |  |  | 0%
Pide µ (>=0.20) |  |  | Aprobado: |  | 0.3216667
µ (< 0.20) |  |  | Rechazado:
DUREZA SHORE:
OTROS ENSAYOS:
Tiem | µ | Pres | [6 empty] | COEFICIENTE DE FRICCION
Min | 1/2"x 1/2" | Psi
0 | 0.3356522 | 46
5 | 0.367619 | 42
10 | 0.4063158 | 38
15 | 0.4541176 | 34
20 | 0.4678788 | 33
25 | 0.4288889 | 36
30 | 0.4172973 | 37
35 | 0.3509091 | 44
40 | 0.3590698 | 43
45 | 0.3958974 | 39
50 | 0.4541176 | 34
55 | 0.4541176 | 34
60 | 0.4678788 | 33
65 | 0.4063158 | 38
70 | 0.386 | 40
75 | 0.367619 | 42
80 | 0.3431111 | 45
85 | 0.3431111 | 45
90 | 0.3216667 | 48
Tiem. | Temp. °C | Dilatac. | E Lec. | E Corr. | De/Dt | De/Dt P
0 | 22 | 0 | 0 | 0 |  | 0.96 |  |  |  | DESGASTE VS. TIEMPO
5 | 62 | 5.8 | -1 | 4.8 | 0.96 | 0.95
10 | 105 | 12 | -2.5 | 9.5 | 0.94 | 0.62
15 | 133 | 16 | -5 | 11 | 0.3 | 0.39
20 | 160 | 19.9 | -6.5 | 13.4 | 0.48 | 0.43
25 | 180 | 22.8 | -7.5 | 15.3 | 0.38 | 0.41
30 | 199 | 25.5 | -8 | 17.5 | 0.44 | 0.45
35 | 215 | 27.8 | -8 | 19.8 | 0.46 | 0.35
40 | 230 | 30 | -9 | 21 | 0.24 | 0.19
45 | 242 | 31.7 | -10 | 21.7 | 0.14 | 0.11
50 | 252 | 33.1 | -11 | 22.1 | 0.08 | 0.19
55 | 259 | 34.1 | -10.5 | 23.6 | 0.3 | 0.3
60 | 266 | 35.1 | -10 | 25.1 | 0.3 | 0.44
65 | 272 | 36 | -8 | 28 | 0.58 | 0.46
70 | 277 | 36.7 | -7 | 29.7 | 0.34 | 0.44
75 | 282 | 37.4 | -5 | 32.4 | 0.54 | 0.57
80 | 285 | 37.9 | -2.5 | 35.4 | 0.6 | 0.52
85 | 290 | 38.6 | -1 | 37.6 | 0.44 | 0.46
90 | 293 | 39 | 1 | 40 | 0.48 | 0.48
|  |  | F. Olmo | [6 empty] | H. Arco
|  |  | ENSAYO | [6 empty] | V°B° LABORATORIO
OBSERVACIONES:
Formula Estandar
Uso en el mercado en forma general , con exigencias normales y rendimientos de alto perfomance.